## applicator
80003282 | [5 empty] | серійний номер обладнання |  | тип обладнання
дата | номер повідомлення | причина дефекту/невідповідності | кількість ударів при заміні аплікатора | До ремонту | Після ремонту | номер контакту | 9644
2016-03-04 | 4144658 | великі гострини | 439228 | \\LVIV1PWAPP02\microsections\01_Microsections(V�brusy)\01_Crimp\80003282\02_Problщmy | \\LVIV1PWAPP02\microsections\01_Microsections(V�brusy)\01_Crimp\80003282\03_Opravy a v§meny dэlu | січення проводів | 0.35
2016-03-31 | 4146273 | пошкоджений Crimper Wire | 528645
2016-04-15 | 4146996 |  | 567570
2016-09-13 | 4155893 | Великі гострини | 852062
2017-01-23 | 4164283 | пошкоджений Crimper Wire | 1159608
2017-04-11 | 4169232 | Пошкоджений перфоратор | 1352658
2017-10-23 | 4181913 | тріснута запчастина | 1768193
Note on C2: заповнює технічний контроль